## Tabla 1
Tabla 1. Características ambientales generales de los lugares de muestreo. Fuente Ideam (2012). 1 msnm: metros sobre el nivel de mar
Parámetro | Ciudad
| Barichara | Villa de Leyva | Bogotá
Clima | Cálido seco | Cálido desértico y páramo | Frío tropical
Altura (msnm 1) | 1336 | 2143 | 2630
Temperatura (°C) | 18 – 29 | 7 – 25 | 8 – 20
Humedad relativa (%) | 25 – 38 | 40 – 74 | 45 – 96
Precipitación pluvial (mm/mes) | 26 – 147 | 69 – 160 | 31 – 172

## Tabla 2
Tabla 2. Composición fisicoquímica (%) de las muestras de morteros y análisis estadístico. Promedio ± desviación estándar (n = 4 réplicas). NC: No comparable. a F de Fischer de ANOVA, excepto hematita (Chi2, prueba no paramétrica Kruskal-Wallis). b Significancia de la prueba con un probabilidad de 95%. c Prueba a-posteriori Scheffe.
Determinación | Bogotá | Villa de Leyva | Barichara | F a | P (<0.05) b | Scheffe c
Alúmina Al2O3 | 2.54 ± 0.41 | 3.01 ± 0.25 | 1.23 ± 0.18 | 28.196 | 0.001 | Vill>Bta> Bar
Humedad | 6.85 ± 0.55 | 4.47 ± 0.78 | 3.47 ± 0.24 | 29.053 | 0.001 | Bta>Vill>Bar
Cal CaO | 17.9 ± 0.07 | 19.9 ± 0.08 | 22.5 ± 0.87 | 9.545 | 0.014 | Bar>Vill>Bta
Perdida por ignición | 8.47 ± 1.01 | 6.78 ± 0.18 | 5.56 ± 0.81 | 7.67 | 0.022 | Bta>Vill>Bar
Magnesio MgO | 1.42 ± 0.02 | 1.52 ± 0.04 | 0.78 ± 0.12 | 5.635 | 0.042 | Vill>Bta>Bar
Hematita Fe2O3 | 1.98 ± 0.05 | 2.23 ± 0.09 | 1.45 ± 0.51 | 5.85 | 0.054 | Vill>Bta>Bar
Residuo insoluble | 51.0 ± 1.89 | 49.2 ± 1.63 | 48.1 ± 1.18 | 2.504 | 0.157
Sílice SiO2 | 2.56 ± 0.67 | 2.78 ± 0.57 | 3.68 ± 0.75 | 2.367 | 0.175
Índice hidráulico | 0.367 | 0.373 | 0.268 | NC | NC | NC
Índice cementación | 0.572 | 0.573 | 0.519 | NC | NC | NC

## Tabla 3
Tabla 3. Comparación presencia (P) y ausencia (A) en las muestras de compuestos encontrados por XRD.
Compuesto\Lugar | Bogotá | Villa de Leyva | Barichara
Cuarzo SiO2 | P | P | P
Dolomita CaMg(CO3)2 | P | A | A
Fosfato (V) de aluminio (III) AlPO4 | A | P | A
Berlinita Al(PO4) | A | A | P
Despuljosita Ca3Mn (SO4)2(OH)6(H2O)3 | A | A | P